## 五角棱镜_规格属性
产品名称 | 产品编码 | 含税价格 | 尺寸 (mm) A=B=C | 尺寸 (mm) D | 光束偏转角 | 镀膜要求 | 镀膜指标 | 材料 | 尺寸误差 (mm) | 表面面型 | 表面光洁度 | 倒边 | RoHS
K9五角棱镜 A=B=C=5.00mm MgF2 @550 | GP17-005-01 | 125.00 | 5.00 | 5.45 | 90°±3' | 反射面镀铝+黑漆保护，入射面和出射面镀单层MgF₂增透膜 | 反射面镀铝+黑漆保护，入射面和出射面镀单层MgF₂增透膜 | H-K9L 精退火光学玻璃 | +0.0/-0.2 | 波长/10 @ 632.8nm | 60/40 | < 0.25mmX45° | 符合标准
K9五角棱镜 A=B=C=5.00mm MgF2 @550 | GP17-005-02 | 285.00 | 5.00 | 5.47 | 90°±30'' | 反射面镀铝+黑漆保护，入射面和出射面镀单层MgF₂增透膜 | 反射面镀铝+黑漆保护，入射面和出射面镀单层MgF₂增透膜 | H-K9L 精退火光学玻璃 | +0.0/-0.2 | 波长/10 @ 632.8nm | 60/40 | < 0.25mmX45° | 符合标准
K9五角棱镜 A=B=C=10.00mm MgF2 @550 | GP17-010 | 255.00 | 10.00 | 10.82 | 90°±30'' | 反射面镀铝+黑漆保护，入射面和出射面镀单层MgF₂增透膜 | 反射面镀铝+黑漆保护，入射面和出射面镀单层MgF₂增透膜 | H-K9L 精退火光学玻璃 | +0.0/-0.2 | 波长/10 @ 632.8nm | 60/40 | < 0.25mmX45° | 符合标准
K9五角棱镜 A=B=C=20.00mm MgF2 @550 | GP17-020 | 315.00 | 20.00 | 21.65 | 90°±30'' | 反射面镀铝+黑漆保护，入射面和出射面镀单层MgF₂增透膜 | 反射面镀铝+黑漆保护，入射面和出射面镀单层MgF₂增透膜 | H-K9L 精退火光学玻璃 | +0.0/-0.2 | 波长/10 @ 632.8nm | 60/40 | < 0.25mmX45° | 符合标准
K9五角棱镜 A=B=C=30.00mm MgF2 @550 | GP17-030 | 450.00 | 30.00 | 32.47 | 90°±30'' | 反射面镀铝+黑漆保护，入射面和出射面镀单层MgF₂增透膜 | 反射面镀铝+黑漆保护，入射面和出射面镀单层MgF₂增透膜 | H-K9L 精退火光学玻璃 | +0.0/-0.2 | 波长/10 @ 632.8nm | 60/40 | < 0.25mmX45° | 符合标准
K9五角棱镜 A=B=C=40.00mm MgF2 @550 | GP17-040 | 750.00 | 40.00 | 43.30 | 90°±30'' | 反射面镀铝+黑漆保护，入射面和出射面镀单层MgF₂增透膜 | 反射面镀铝+黑漆保护，入射面和出射面镀单层MgF₂增透膜 | H-K9L 精退火光学玻璃 | +0.0/-0.2 | 波长/10 @ 632.8nm | 60/40 | < 0.25mmX45° | 符合标准