## 椭圆宽带分光片_规格属性
产品名称 | 产品编码 | 含税价格 | 镀膜设计 | 材料 | 短轴误差(mm) | 透过波前误差 | 厚度(mm) | 有效孔径 | 表面光洁度 | 平行差 | S1面分光膜 | S2面增透膜 | 倒边 | RoHS | 短轴(mm) | 分光比(R/T) | 镀膜
K9椭圆宽带分光平片 D=12.50mm 分光比=50R/50T S2面增透膜AR @350~700nm 精退火K9光学玻璃 | GPBS13-012-50-VIS | 255.00 | 按45°入射设计 | 精退火H-K9L光学玻璃 | +0.0/-0.1 | <波长/ 4 @ 633 nm | 1±0.1 | 90% | 60/40 | ＜30秒 | 分光比(R/T) 50:50±10% 标称带宽内的平均值 | Ravg<1% 标称带宽内的平均值 | 保护性倒边0.2~0.5mmX45° | 符合标准 | φ12.5 | 50R/50T | S2面增透膜AR @350~700nm
K9椭圆宽带分光平片 D=25.00mm 分光比=50R/50T S2面增透膜AR @350~700nm 精退火K9光学玻璃 | GPBS13-025-50-VIS | 355.00 | 按45°入射设计 | 精退火H-K9L光学玻璃 | +0.0/-0.1 | <波长/ 4 @ 633 nm | 1±0.1 | 90% | 60/40 | ＜30秒 | 分光比(R/T) 50:50±10% 标称带宽内的平均值 | Ravg<1% 标称带宽内的平均值 | 保护性倒边0.2~0.5mmX45° | 符合标准 | φ25.0 | 50R/50T | S2面增透膜AR @350~700nm
K9椭圆宽带分光平片 D=50.00mm 分光比=50R/50T S2面增透膜AR @350~700nm 精退火K9光学玻璃 | GPBS13-050-50-VIS | 625.00 | 按45°入射设计 | 精退火H-K9L光学玻璃 | +0.0/-0.1 | <波长/ 4 @ 633 nm | 1±0.1 | 90% | 60/40 | ＜30秒 | 分光比(R/T) 50:50±10% 标称带宽内的平均值 | Ravg<1% 标称带宽内的平均值 | 保护性倒边0.2~0.5mmX45° | 符合标准 | φ50.0 | 50R/50T | S2面增透膜AR @350~700nm
K9椭圆宽带分光平片 D=12.50mm 分光比=50R/50T S2面增透膜AR @700~1100nm 精退火K9光学玻璃 | GPBS13-012-50-NIR | 255.00 | 按45°入射设计 | 精退火H-K9L光学玻璃 | +0.0/-0.1 | <波长/ 4 @ 633 nm | 1±0.1 | 90% | 60/40 | ＜30秒 | 分光比(R/T) 50:50±10% 标称带宽内的平均值 | Ravg<1% 标称带宽内的平均值 | 保护性倒边0.2~0.5mmX45° | 符合标准 | φ12.5 | 50R/50T | S2面增透膜AR @700~1100nm
K9椭圆宽带分光平片 D=25.00mm 分光比=50R/50T S2面增透膜AR @700~1100nm 精退火K9光学玻璃 | GPBS13-025-50-NIR | 355.00 | 按45°入射设计 | 精退火H-K9L光学玻璃 | +0.0/-0.1 | <波长/ 4 @ 633 nm | 1±0.1 | 90% | 60/40 | ＜30秒 | 分光比(R/T) 50:50±10% 标称带宽内的平均值 | Ravg<1% 标称带宽内的平均值 | 保护性倒边0.2~0.5mmX45° | 符合标准 | φ25.0 | 50R/50T | S2面增透膜AR @700~1100nm
K9椭圆宽带分光平片 D=50.00mm 分光比=50R/50T S2面增透膜AR @700~1100nm 精退火K9光学玻璃 | GPBS13-050-50-NIR | 625.00 | 按45°入射设计 | 精退火H-K9L光学玻璃 | +0.0/-0.1 | <波长/ 4 @ 633 nm | 1±0.1 | 90% | 60/40 | ＜30秒 | 分光比(R/T) 50:50±10% 标称带宽内的平均值 | Ravg<1% 标称带宽内的平均值 | 保护性倒边0.2~0.5mmX45° | 符合标准 | φ50.0 | 50R/50T | S2面增透膜AR @700~1100nm
K9椭圆宽带分光平片 D=12.50mm 分光比=50R/50T S2面增透膜AR @900~1700nm 精退火K9光学玻璃 | GPBS13-012-50-SWIR | 255.00 | 按45°入射设计 | 精退火H-K9L光学玻璃 | +0.0/-0.1 | <波长/ 4 @ 633 nm | 1±0.1 | 90% | 60/40 | ＜30秒 | 分光比(R/T) 50:50±10% 标称带宽内的平均值 | Ravg<1% 标称带宽内的平均值 | 保护性倒边0.2~0.5mmX45° | 符合标准 | φ12.5 | 50R/50T | S2面增透膜AR @900~1700nm
K9椭圆宽带分光平片 D=25.00mm 分光比=50R/50T S2面增透膜AR @900~1700nm 精退火K9光学玻璃 | GPBS13-025-50-SWIR | 375.00 | 按45°入射设计 | 精退火H-K9L光学玻璃 | +0.0/-0.1 | <波长/ 4 @ 633 nm | 1±0.1 | 90% | 60/40 | ＜30秒 | 分光比(R/T) 50:50±10% 标称带宽内的平均值 | Ravg<1% 标称带宽内的平均值 | 保护性倒边0.2~0.5mmX45° | 符合标准 | φ25.0 | 50R/50T | S2面增透膜AR @900~1700nm
K9椭圆宽带分光平片 D=50.00mm 分光比=50R/50T S2面增透膜AR @900~1700nm 精退火K9光学玻璃 | GPBS13-050-50-SWIR | 650.00 | 按45°入射设计 | 精退火H-K9L光学玻璃 | +0.0/-0.1 | <波长/ 4 @ 633 nm | 1±0.1 | 90% | 60/40 | ＜30秒 | 分光比(R/T) 50:50±10% 标称带宽内的平均值 | Ravg<1% 标称带宽内的平均值 | 保护性倒边0.2~0.5mmX45° | 符合标准 | φ50.0 | 50R/50T | S2面增透膜AR @900~1700nm